## OperControl
Операционный контроль сырья для производства ячеистого бетона 2023г
Цех №3
Дата | Время проведения испытания | Известь из силоса |  |  |  | Песчаный шлам в шламбассейнах | [5 empty] | Песчаный_шлам_с_мельницы |  |  |  |  | Плотность обратного шлама, кг/м³
|  | Энтальпия, кДж/кг | Активность, % | Время, мин | Температура, °С | № шламбассейна | Плотность, кг/м³ | Остаток на сите, % |  |  | содержание гипса в песчаном шламе, % | № шламбассейна | Плотность, кг/м³ | Остаток на сите, %
[8 empty] | 90µк | [5 empty] | 90µк
[7 empty] | 1690-1720 | 18-21 |  |  | 5,0-11,0 |  | 1690-1720 | 18-21
F1 | F2 | F3 | F4 | F5 | F6 | F7 | F8 | F9 | F10 | F11 | F12 |  | F13 | F14 | F15 | F16
09.01.2023 | 10:30 |  | 86 | 3:24 | 83.6 | 1 | 1746 | 21.6 |  |  | 5.8 | 3 |  | 12.5
| 13:00 |  |  |  |  | 3 | 1707 | 18.5 |  |  | 7.1 | 3 | 1762 | 14.7
| 15:00 | [10 empty] | 2 | 1753 | 10.8
| 17:00 |  |  |  |  | 2 | 1725 | 13.4 |  |  |  | 2 | 1778 | 16
10.01.2023 | 10:30 |  | 84.1 | 2:54 | 89 | 3 | 1758 | 18.4 |  |  | 5.7 | 1 | 1720 | 17.2
| 13:00 |  |  |  |  | 4 | 1748 | 22.5 |  |  | 5.4 | 2 | 1773 | 25
| 15:00 | [10 empty] | 3 | 1764 | 24.7
11.01.2023 | 8:00 |  |  |  |  | 1 | 1742 | 17.3 |  |  | 4.8
| 10:30 |  | 86 | 2:54 | 86.1 | 3 | 1757 | 21 |  |  | 4.2 | 4 | 1721 | 19.7
| 13:00 | [10 empty] | 2 | 1749 | 19.5
12.01.2023 | 8:00 |  |  |  |  | 3 | 1730 | 19.2 |  |  | 4.4
| 10:30 |  | 86.5 | 3:48 | 78.7 | 4 | 1747 | 19.3 |  |  | 4.6
13.01.2023 | 10:30 |  | 86 | 4:06 | 78.6 | 1 | 1746 | 21.6 |  |  |  | 1 | 1714 | 17
16.01.2023 | 8:00 |  |  |  |  | 2 | 1734 | 15 |  |  | 6.2
| 8:00 |  |  |  |  | 2 | 1734 | 15 |  |  | 6.2
| 10:30 |  | 83.7 | 2:48 | 86.8
17.01.2023 | 8:30 |  |  |  |  | 1 | 1739 | 18.6 |  |  | 7.9
| 10:30 |  | 85.6 | 2:12 | 94